## moe_material_insulation
メーカー名 | 対象製品番号 | 製品名 | 断熱材の種類 | 熱伝導率[W/(m･K)] | グレード
BASF INOAC ポリウレタン株式会社 | DBIPS23PS2 | フォームライト・エコ EB | 吹付け硬質ウレタンフォームA種1H | 0.026 | D2
BASF INOAC ポリウレタン株式会社 | DBIPS33PS2 | フォームライト SL-50α | 建築物断熱用吹付け硬質ウレタンフォーム A種１H | 0.026 | D2
BASF INOAC ポリウレタン株式会社 | DBIP013PS3 | フォームライトSL | 吹付け硬質ウレタンフォームA種３ | 0.04 | D3
BASF INOAC ポリウレタン株式会社 | DBIPS13PS3 | フォームライト・エコ LC | 吹付け硬質ウレタンフォームA種１ | 0.034 | D3
BASF INOAC ポリウレタン株式会社 | DBIPS43PS3 | フォームライト SL-100AT | 建築物断熱用吹付け硬質ウレタンフォーム A種３ | 0.04 | D3
JFEロックファイバー株式会社 | DJFE011RW3 | アムマット 厚さ 55mm | ロックウール断熱材（マット） | 0.038 | D3
JFEロックファイバー株式会社 | DJFE021RW3 | アムマット 厚さ 77mm | ロックウール断熱材（マット） | 0.038 | D3
JFEロックファイバー株式会社 | DJFE031RW3 | アムマット 厚さ 92mm | ロックウール断熱材（マット） | 0.038 | D3
JFEロックファイバー株式会社 | DJFE041RW3 | アムマット 厚さ 100mm | ロックウール断熱材（マット） | 0.038 | D3
JFEロックファイバー株式会社 | DJFE051RW3 | アムマット 厚さ 105mm | ロックウール断熱材（マット） | 0.038 | D3
JFEロックファイバー株式会社 | DJFE061RW3 | アムマットプレミアム 厚さ 92mm | ロックウール断熱材（マット） | 0.038 | D3
JFEロックファイバー株式会社 | DJFE071RW3 | アムマットプレミアム 厚さ 105mm | ロックウール断熱材（マット） | 0.038 | D3
JFEロックファイバー株式会社 | DJFEC11RW3 | アムマット 厚さ 85mm (RWMA) | ロックウール断熱材（マット） | 0.038 | D3
JFEロックファイバー株式会社 | DJFEC21RW3 | アムマット 厚さ 140mm (RWMA) | ロックウール断熱材（マット） | 0.038 | D3
JFEロックファイバー株式会社 | DJFEC31RW3 | アムマット 厚さ 155mm (RWMA) | ロックウール断熱材（マット） | 0.038 | D3
JFEロックファイバー株式会社 | DJFEC41RW3 | アムマットプレミアム 厚さ 140mm (RWMA) | ロックウール断熱材（マット） | 0.038 | D3
JFEロックファイバー株式会社 | DJFEC51RW3 | アムマットプレミアム 厚さ 155mm (RWMA) | ロックウール断熱材（マット） | 0.038 | D3
アキレス株式会社 | DACHA31PU2 | アキレスボードALN | 硬質ウレタンフォーム断熱材2種2号 | 0.024 | D2
アキレス株式会社 | DACHA41PU2 | アキレスボードAG | 硬質ウレタンフォーム断熱材2種2号 | 0.024 | D2
アキレス株式会社 | DACHA51PU2 | アキレスボードWAL-D | 硬質ウレタンフォーム断熱材2種2号 | 0.024 | D2
アキレス株式会社 | DACH012PU1 | キューワンボード | 硬質ウレタンフォーム断熱材2種2号 | 0.021 | D1
アキレス株式会社 | DACH022PU1 | キューワンボードRZ | 硬質ウレタンフォーム断熱材2種2号 | 0.021 | D1
アキレス株式会社 | DACH013PU2 | アキレスボードPE | 硬質ウレタンフォーム断熱材2種2号 | 0.024 | D2
アキレス株式会社 | DACH063PU2 | アキレスボードGFノンフロン(高密度) | 硬質ウレタンフォーム断熱材3種1号 | 0.024 | D2
アキレス株式会社 | DACH073PU2 | ニューハウスボード | 硬質ウレタンフォーム断熱材2種2号 | 0.024 | D2
アキレス株式会社 | DACHA13PU2 | アキレス準不燃NDパネル | 硬質ウレタンフォーム断熱材（2種） PUF2.2A | 0.024 | D2
アキレス株式会社 | DACHA23PU2 | アキレス準不燃NDパネル 防水石膏タイプ | 硬質ウレタンフォーム断熱材（2種） PUF2.2A | 0.024 | D2
アキレス株式会社 | DACHA33PU2 | アキレスHCパネル | 硬質ウレタンフォーム断熱材（2種） PUF2.2A | 0.024 | D2
アキレス株式会社 | DACHF13PS2 | アキレスエアロンFR-FO | 建築物用吹付け硬質ウレタンフォーム（A種１H） NF1H | 0.026 | D2
アキレス株式会社 | DACH013PS3 | アキレスKHフォーム | 吹付け硬質ウレタンフォームA種３ | 0.04 | D3
イビデン樹脂株式会社 | DIBDA13EP3 | アイフォームG ネダレス用 | ビーズ法ポリスチレンフォーム1号 | 0.034 | D3
イビデン樹脂株式会社 | DIBDA23EP3 | アイフォームG ネダ用 | ビーズ法ポリスチレンフォーム1号 | 0.034 | D3
ウッドファイバー株式会社 | DWODA11IB3 | ウッドファイバーLD-B | インシュレーションファイバー断熱材40K | 0.04 | D3
ウッドファイバー株式会社 | DWODA21IB3 | ウッドファイバーLD-B | インシュレーションファイバー断熱材55K | 0.04 | D3
ウッドファイバー株式会社 | DWODA31IB3 | ウッドファイバーLD-B | インシュレーションファイバー断熱材60K | 0.04 | D3
ウッドファイバー株式会社 | DWODA41IB3 | ウッドファイバーLD-B | インシュレーションファイバー断熱材80K | 0.04 | D3
ウッドファイバー株式会社 | DWODA51IB3 | ウッドファイバーLD | インシュレーションファイバー断熱材40K | 0.04 | D3
ウッドファイバー株式会社 | DWODA61IB3 | ウッドファイバーLD | インシュレーションファイバー断熱材55K | 0.04 | D3
ウッドファイバー株式会社 | DWODA71IB3 | ウッドファイバーLD | インシュレーションファイバー断熱材60K | 0.04 | D3
ウッドファイバー株式会社 | DWODA81IB3 | ウッドファイバーLD | インシュレーションファイバー断熱材80K | 0.04 | D3
エコネクストネット株式会社 | DECOA11CB3 | チャフパック | 吹込み用セルロースファイバー４５Ｋ | 0.04 | D3
エンデバーハウス株式会社 | DEHS015MI3 | パーフェクトバリア ロールタイプ13K R2.7 | その他 | 0.039 | D3
エンデバーハウス株式会社 | DEHS025MI3 | パーフェクトバリア ボードタイプ30K R2.7 | その他 | 0.035 | D3
エンデバーハウス株式会社 | DEHSB15MI3 | パーフェクトバリア 壁・屋根用ボードタイプ | その他 | 0.035 | D3
エンデバーハウス株式会社 | DEHSP15MI3 | パーフェクトバリア ロールタイプ13K | その他 | 0.039 | D3
エンデバーハウス株式会社 | DEHSP25MI3 | パーフェクトバリア ロールタイプ13K耳付 | その他 | 0.039 | D3
エンデバーハウス株式会社 | DEHSP35MI3 | パーフェクトバリア 床用ボードタイプ | その他 | 0.035 | D3
エンデバーハウス株式会社 | DEHSP45MI3 | パーフェクトバリア 横裂サイドスリットタイプ | その他 | 0.038 | D3
クナウフ・インシュレーション合同会社 | DKUFE11GW3 | エコバット 16K | グラスウール断熱材 高性能品 GWHG16-38 | 0.038 | D3
クナウフ・インシュレーション合同会社 | DKUFE21GW3 | エコバット 24K | グラスウール断熱材 高性能品 GWHG24-36 | 0.036 | D3
クナウフ・インシュレーション合同会社 | DKUFS21GW3 | SUPAFIL 屋根･床･壁用 | 吹込み用グラスウール断熱材 LFGW2636 | 0.036 | D3
クナウフ・インシュレーション合同会社 | DKUFS14GB4 | SUPAFIL 天井用 | 吹込み用グラスウール断熱材 天井用 LFGW1351 | 0.051 | D4
ダイナガ化成株式会社 | DE47A11EP3 | スノーフォーム断熱材1号 | 発泡プラスチック断熱材 ビーズ法ポリスチレンフォーム断熱材 1号 | 0.034 | D3
ダイナガ化成株式会社 | DE47A21EP3 | スノーフォーム断熱材1号OP | 発泡プラスチック断熱材 ビーズ法ポリスチレンフォーム断熱材1号 | 0.034 | D3
ダイナガ化成株式会社 | DE47A31EP3 | スノーフォーム断熱材3号 | 発泡プラスチック断熱材 ビーズ法ポリスチレンフォーム断熱材3号 | 0.038 | D3
ダイナガ化成株式会社 | DE47A41EP3 | スノーフォーム断熱材3号OP | 発泡プラスチック断熱材 ビーズ法ポリスチレンフォーム断熱材3号 | 0.038 | D3
ダイナガ化成株式会社 | DE47A51EP3 | スノーフォーム断熱材4号 | 発泡プラスチック断熱材 ビーズ法ポリスチレンフォーム断熱材4号 | 0.041 | D3
ダイナガ化成株式会社 | DE47A61EP3 | スノーフォーム断熱材4号OP | 発泡プラスチック断熱材 ビーズ法ポリスチレンフォーム断熱材4号 | 0.041 | D3
タクミ建設株式会社 | DWOLV15MI3 | バージンウール呼吸性防音断熱材 | その他 | 0.038 | D3
チヨダウーテ株式会社 | DTIYE11GW3 | アースウール16K | グラスウール断熱材高性能製品 HG16-38 | 0.038 | D3
チヨダウーテ株式会社 | DTIYE21GW3 | アースウール24K | グラスウール断熱材高性能製品 HG24-36 | 0.036 | D3
デュポン・スタイロ株式会社 | DDOWX41XP1 | スタイロフォームFG | 押出法ポリスチレンフォーム断熱材３種ｂD | 0.022 | D1
デュポン・スタイロ株式会社 | DDOWX11XP2 | スタイロエース-II | 押出法ポリスチレンフォーム断熱材３種ｂA | 0.028 | D2
デュポン・スタイロ株式会社 | DDOWX21XP2 | スタイロフォームAT | 押出法ポリスチレンフォーム断熱材３種ｂA | 0.028 | D2
デュポン・スタイロ株式会社 | DDOWX31XP2 | スタイロフォームEX | 押出法ポリスチレンフォーム断熱材３種ｂC | 0.024 | D2
デュポン・スタイロ株式会社 | DDOWX71XP2 | スタイロフォームGK-II | 押出法ポリスチレンフォーム断熱材３種ｂAII | 0.028 | D2
デュポン・スタイロ株式会社 | DDOWX81XP2 | スタイロフォームRB-GK-II | 押出法ポリスチレンフォーム断熱材３種ｂAII | 0.028 | D2
デュポン・スタイロ株式会社 | DDOWX51XP3 | スタイロフォームIB | 押出法ポリスチレンフォーム断熱材１種ｂC | 0.036 | D3
デュポン・スタイロ株式会社 | DDOWX61XP3 | スタイロフォームTM | 押出法ポリスチレンフォーム断熱材２種ｂA | 0.034 | D3
トーホー工業株式会社 | DE48A11EP3 | ﾄｰﾎｰﾌｫｰﾑ特号9511 1000×2000×500 | A種ビーズ法ポリスチレンフォーム保温板特号 | 0.034 | D3
トーホー工業株式会社 | DE48A21EP3 | ﾄｰﾎｰﾌｫｰﾑ3号9511 1000×2000×500 | A種ビーズ法ポリスチレンフォーム保温板３号 | 0.04 | D3
トーホー工業株式会社 | DE48B11EP3 | ﾄｰﾎｰﾌｫｰﾑ1号9521 1000×2000×500 | ビーズ法ポリスチレンフォーム断熱材１号 | 0.034 | D3
トーホー工業株式会社 | DE48B21EP3 | ﾄｰﾎｰﾌｫｰﾑ3号9521 1000×2000×500 | ビーズ法ポリスチレンフォーム断熱材３号 | 0.038 | D3
トーホー工業株式会社 | DE48B31EP3 | ﾄｰﾎｰﾌｫｰﾑ3号9521 910×605×100 | ビーズ法ポリスチレンフォーム断熱材３号 | 0.038 | D3
トーホー工業株式会社 | DE48B41EP3 | ﾄｰﾎｰﾌｫｰﾑ4号9521 910×605×100 | ビーズ法ポリスチレンフォーム断熱材４号 | 0.041 | D3
ニチアス株式会社 | DNCAA61RW3 | MGビルパックF | ロックウール断熱材MB | 0.037 | D3
ニチアス株式会社 | DNCAA71RW3 | ホームマットF | ロックウール断熱材MB | 0.037 | D3
ニチアス株式会社 | DNCA011RW3 | ホームマット | ロックウール断熱材（マット） | 0.038 | D3
ニチアス株式会社 | DNCA021RW3 | ホームマットNEO | ロックウール断熱材（マット） | 0.038 | D3
ニチアス株式会社 | DNCAA31RW3 | ホームマット F | ロックウール断熱材（マット） | 0.038 | D3
ニチアス株式会社 | DNCAA41RW3 | MGビルパック | ロックウール断熱材（マット） | 0.038 | D3
ニチアス株式会社 | DNCAA51RW3 | MGビルパック F | ロックウール断熱材（マット） | 0.038 | D3
パラマウント硝子工業株式会社 | DPGMC41GW2 | 太陽SUNR(SRG) | グラスウール断熱材 高性能品GWHG38-32 | 0.032 | D2
パラマウント硝子工業株式会社 | DPGM041GW3 | 太陽SUN | グラスウール断熱材 高性能品GWHG16-38 | 0.038 | D3
パラマウント硝子工業株式会社 | DPGM051GW3 | 太陽SUN | グラスウール断熱材 高性能品GWHG24-36 | 0.036 | D3
パラマウント硝子工業株式会社 | DPGM052GB3 | サンブロードライ(BIBZ2R) | 吹込み用グラスウール断熱材 LFGW3238 | 0.038 | D3
パラマウント硝子工業株式会社 | DPGM071GW3 | 太陽SUNボード外断 | グラスウール断熱材 高性能品GWHG32-35 | 0.035 | D3
パラマウント硝子工業株式会社 | DPGM081GW3 | 太陽SUNﾎﾞｰﾄﾞ | グラスウール断熱材 高性能品GWHG32-35 | 0.035 | D3
パラマウント硝子工業株式会社 | DPGM101GW3 | ハウスロンプレミア | グラスウール断熱材 高性能品GWHG16-38 | 0.038 | D3
パラマウント硝子工業株式会社 | DPGM111GW3 | 露断プレミア | グラスウール断熱材 GW32-36 | 0.036 | D3
パラマウント硝子工業株式会社 | DPGM131GW3 | FGHG | グラスウール断熱材 高性能品GWHG16-38 | 0.038 | D3
パラマウント硝子工業株式会社 | DPGM141GW3 | HGS | グラスウール断熱材 高性能品GWHG16-38 | 0.038 | D3
パラマウント硝子工業株式会社 | DPGM151GW3 | FGHG | グラスウール断熱材 高性能品GWHG24-36 | 0.036 | D3
パラマウント硝子工業株式会社 | DPGMA11GW3 | 太陽SUNR | グラスウール断熱材 高性能品GWHG20-35 | 0.035 | D3
パラマウント硝子工業株式会社 | DPGMA21GW3 | 内装パラダイス | グラスウール断熱材 GW24-38 | 0.038 | D3
パラマウント硝子工業株式会社 | DPGMC11GW3 | 露断ピンレス | グラスウール断熱材 GW32-36 | 0.036 | D3
パラマウント硝子工業株式会社 | DPGMC21GW3 | ハウスロンZERO | グラスウール断熱材 高性能品GWHG16-38 | 0.038 | D3
パラマウント硝子工業株式会社 | DPGMC24GB3 | サンブロードライ(BIBZ2RR) | 吹込み用グラスウール断熱材 LFGW4036 | 0.036 | D3
パラマウント硝子工業株式会社 | DPGMC31GW3 | ハウスロンZERO(HZD) | グラスウール断熱材 高性能品GWHG24-35 | 0.035 | D3
パラマウント硝子工業株式会社 | DPGM014GB4 | ニューダンブロー | 吹込み用グラスウール断熱材 天井用 LFGW1852 | 0.052 | D4
パラマウント硝子工業株式会社 | DPGM084GB4 | サンブロードライ(BIBZ1R) | 吹込み用グラスウール断熱材 天井用 LFGW1352 | 0.052 | D4
フクビ化学工業株式会社 | DFVKJ11PH1 | フェノバボード | フェノールフォーム保温板１種２号D | 0.019 | D1
フクビ化学工業株式会社 | DFVKL12PH1 | フェノバボードJ | フェノールフォーム保温板3種1号A | 0.019 | D1
フクビ化学工業株式会社 | DFVKV11PH1 | フェノバボード遮熱 | フェノールフォーム保温板１種２号D | 0.019 | D1
フクビ化学工業株式会社 | DFVK015MI3 | フクフォームEco E-3335型 | その他 | 0.04 | D3
フクビ化学工業株式会社 | DFVK025MI3 | フクフォームEco E-33J89型 | その他 | 0.04 | D3
フクビ化学工業株式会社 | DFVK035MI3 | フクフォームEco E-33J98型 | その他 | 0.036 | D3
フクビ化学工業株式会社 | DFVKA15MI3 | フクフォームEco | その他 | 0.036 | D3
マグ・イゾベール株式会社 | DMAG051GW3 | 床トップ | グラスウール断熱材 通常品 GW32-36 | 0.036 | D3
マグ・イゾベール株式会社 | DMAG061GW3 | 床トップ剛床 | グラスウール断熱材 通常品 GW32-36 | 0.036 | D3
マグ・イゾベール株式会社 | DMAG071GW3 | マグロール | グラスウール断熱材 通常品 GW24-38 | 0.038 | D3
マグ・イゾベール株式会社 | DMAG081GW3 | 住宅用グラスウールA | グラスウール断熱材 通常品 GW24-38 | 0.038 | D3
マグ・イゾベール株式会社 | DMAG091GW3 | 住宅用グラスウールA | グラスウール断熱材 通常品 GW32-36 | 0.036 | D3
マグ・イゾベール株式会社 | DMAG111GW3 | 住宅用グラスウールA | グラスウール断熱材 高性能品 GWHG16-38 | 0.038 | D3
マグ・イゾベール株式会社 | DMAG121GW3 | 住宅用グラスウールA | グラスウール断熱材 高性能品 GWHG20-36 | 0.036 | D3
マグ・イゾベール株式会社 | DMAG131GW3 | 住宅用グラスウールA | グラスウール断熱材 高性能品 GWHG24-36 | 0.036 | D3
マグ・イゾベール株式会社 | DMAG141GW3 | 住宅用グラスウールB | グラスウール断熱材 高性能品 GWHG16-38 | 0.038 | D3
マグ・イゾベール株式会社 | DMAG151GW3 | 住宅用グラスウールB | グラスウール断熱材 高性能品 GWHG24-36 | 0.036 | D3
マグ・イゾベール株式会社 | DMAG161GW3 | 住宅用グラスウールC | グラスウール断熱材 高性能品 GWHG16-38 | 0.038 | D3
マグ・イゾベール株式会社 | DMAG171GW3 | 住宅用グラスウールC | グラスウール断熱材 高性能品 GWHG24-36 | 0.036 | D3
マグ・イゾベール株式会社 | DMAG181GW3 | 住宅用グラスウールC | グラスウール断熱材 通常品 GW24-38 | 0.038 | D3
マグ・イゾベール株式会社 | DMAG191GW3 | 住宅用グラスウールC | グラスウール断熱材 通常品 GW32-36 | 0.036 | D3
マグ・イゾベール株式会社 | DMAG201GW3 | 住宅用グラスウールD | グラスウール断熱材 高性能品 GWHG16-38 | 0.038 | D3
マグ・イゾベール株式会社 | DMAG211GW3 | 住宅用グラスウールD | グラスウール断熱材 高性能品 GWHG24-36 | 0.036 | D3
マグ・イゾベール株式会社 | DMAG221GW3 | 住宅用グラスウールD | グラスウール断熱材 通常品 GW24-38 | 0.038 | D3
マグ・イゾベール株式会社 | DMAG231GW3 | 住宅用グラスウールD | グラスウール断熱材 通常品 GW32-36 | 0.036 | D3
マグ・イゾベール株式会社 | DMAG241GW3 | 住宅用グラスウールE | グラスウール断熱材 高性能品 GWHG16-38 | 0.038 | D3
マグ・イゾベール株式会社 | DMAG251GW3 | 住宅用グラスウールE | グラスウール断熱材 通常品 GW24-38 | 0.038 | D3
マグ・イゾベール株式会社 | DMAG261GW3 | 住宅用グラスウールE | グラスウール断熱材 通常品 GW32-36 | 0.036 | D3
マグ・イゾベール株式会社 | DMAG271GW3 | 住宅用グラスウールE | グラスウール断熱材 通常品 GW32-36 | 0.036 | D3
マグ・イゾベール株式会社 | DMAGA11GW3 | 住宅用グラスウールA | グラスウール断熱材 保温板 40K | 0.036 | D3
マグ・イゾベール株式会社 | DMAGB21GW3 | 床リノベ | グラスウール断熱材 高性能品 GWHG16-38 | 0.038 | D3
マグ・イゾベール株式会社 | DMAGB31GW3 | 床リノベ | グラスウール断熱材 通常品 GW32-36 | 0.036 | D3
マグ・イゾベール株式会社 | DMAGC11GW3 | イゾベール・コンフォート | グラスウール断熱材 高性能品 GWHG16-38 | 0.038 | D3
マグ・イゾベール株式会社 | DMAGC21GW3 | イゾベール・コンフォート | グラスウール断熱材 高性能品 GWHG24-35 | 0.035 | D3
マグ・イゾベール株式会社 | DMAGC24GB3 | マグブローライト | 吹込み用グラスウール断熱材 屋根・床・壁 LFGW2238 | 0.038 | D3
マグ・イゾベール株式会社 | DMAGC31GW3 | イゾベール・スタンダード | グラスウール断熱材 高性能品 GWHG16-38 | 0.038 | D3
マグ・イゾベール株式会社 | DMAGC41GW3 | イゾベール・スタンダード | グラスウール断熱材 高性能品 GWHG24-35 | 0.035 | D3
マグ・イゾベール株式会社 | DMAGC51GW3 | 付加断ボード | グラスウール断熱材 高性能品 GWHG32-35 | 0.035 | D3
マグ・イゾベール株式会社 | DMAGC61GW3 | 床トップ120 | グラスウール断熱材 通常品 GW32-36 | 0.036 | D3
マグ・イゾベール株式会社 | DMAGC81GW3 | イゾベール・コンフォート | グラスウール断熱材 高性能品 GWHG28-33 | 0.033 | D3
マグ・イゾベール株式会社 | DMAGC91GW3 | 高性能グラスウールFV | グラスウール断熱材 高性能品 GWHG16-38 | 0.038 | D3
マグ・イゾベール株式会社 | DMAGD11GW3 | 住宅用グラスウールD | グラスウール断熱材 高性能品 GWHG24-35 | 0.035 | D3
マグ・イゾベール株式会社 | DMAG014GB4 | マグブロー | 吹込み用グラスウール断熱材 天井用 LFGW1852 | 0.052 | D4
マグ・イゾベール株式会社 | DMAGC14GB4 | マグブローライト | 吹込み用グラスウール断熱材 天井用 LFGW1052 | 0.052 | D4
旭ファイバーグラス株式会社 | DAFG012PU1 | AFボード(KS) | A種硬質ウレタンフォーム保温板２種２号 | 0.021 | D1
旭ファイバーグラス株式会社 | DAFGA12GW2 | アクリアウールα36K | 高性能グラスウール断熱材４０Ｋ相当 | 0.032 | D2
旭ファイバーグラス株式会社 | DAFGA22GW2 | アクリアUボードピンレスα36K | 高性能グラスウール断熱材４０Ｋ相当 | 0.032 | D2
旭ファイバーグラス株式会社 | DAFGD31GW2 | アクリアα36K | グラスウール断熱材（高性能品）GWHG36-32 | 0.032 | D2
旭ファイバーグラス株式会社 | DAFG011GW3 | アクリアマット16K | 高性能グラスウール断熱材１６Ｋ相当 | 0.038 | D3
旭ファイバーグラス株式会社 | DAFG012GW3 | アクリアネクスト14K | 高性能グラスウール断熱材１４Ｋ | 0.038 | D3
旭ファイバーグラス株式会社 | DAFG021GW3 | アクリアウール16K | 高性能グラスウール断熱材１６Ｋ相当 | 0.038 | D3
旭ファイバーグラス株式会社 | DAFG022GW3 | アクリアマット14K | 高性能グラスウール断熱材１４Ｋ | 0.038 | D3
旭ファイバーグラス株式会社 | DAFG031GW3 | アクリアウール24K | 高性能グラスウール断熱材２４Ｋ相当 | 0.036 | D3
旭ファイバーグラス株式会社 | DAFG032GW3 | アクリアサンカット14K | 高性能グラスウール断熱材１４Ｋ | 0.038 | D3
旭ファイバーグラス株式会社 | DAFG041GW3 | アクリアサンカット24K | 高性能グラスウール断熱材２４Ｋ相当 | 0.036 | D3
旭ファイバーグラス株式会社 | DAFG051GW3 | アクリアUボードピンレス24K | 高性能グラスウール断熱材２４Ｋ相当 | 0.036 | D3
旭ファイバーグラス株式会社 | DAFG061GW3 | アクリアUボードNT24K | 高性能グラスウール断熱材２４Ｋ相当 | 0.036 | D3
旭ファイバーグラス株式会社 | DAFG071GW3 | アクリアUボードピンレス32K | 高性能グラスウール断熱材３２Ｋ相当 | 0.035 | D3
旭ファイバーグラス株式会社 | DAFG081GW3 | アクリアUボードNT32K | 高性能グラスウール断熱材３２Ｋ相当 | 0.035 | D3
旭ファイバーグラス株式会社 | DAFGA11GW3 | アクリアネクストα20K | 高性能グラスウール断熱材４０Ｋ相当 | 0.034 | D3
旭ファイバーグラス株式会社 | DAFGA21GW3 | アクリアマットα20K | 高性能グラスウール断熱材４０Ｋ相当 | 0.034 | D3
旭ファイバーグラス株式会社 | DAFGA31GW3 | アクリアウールα20K | 高性能グラスウール断熱材４０Ｋ相当 | 0.034 | D3
旭ファイバーグラス株式会社 | DAFGB21GW3 | マットエース24 | グラスウール断熱材 ２４Ｋ（ＧＷ２４－３８） | 0.038 | D3
旭ファイバーグラス株式会社 | DAFGB31GW3 | 住宅用グラスウール断熱材P1 | グラスウール断熱材 ２４Ｋ（ＧＷ２４－３８） | 0.038 | D3
旭ファイバーグラス株式会社 | DAFGB41GW3 | 住宅用高性能グラスウール断熱材P2 | 高性能グラスウール断熱材 １６Ｋ（ＧＷＨＧ１６－３８） | 0.038 | D3
旭ファイバーグラス株式会社 | DAFGB51GW3 | 住宅用高性能グラスウール断熱材P3 | 高性能グラスウール断熱材 １４Ｋ（ＧＷＨＧ１４－３８） | 0.038 | D3
旭ファイバーグラス株式会社 | DAFGB61GW3 | 住宅用高性能グラスウール断熱材P4 | 高性能グラスウール断熱材 ２４Ｋ（ＧＷＨＧ２４－３６） | 0.036 | D3
旭ファイバーグラス株式会社 | DAFGB71GW3 | 住宅用高性能グラスウール断熱材P5 | 高性能グラスウール断熱材 ２０Ｋ（ＧＷＨＧ２０－３６） | 0.036 | D3
旭ファイバーグラス株式会社 | DAFGD01GW3 | アクリアマット16K | グラスウール断熱材（高性能品）GWHG16-37 | 0.037 | D3
旭ファイバーグラス株式会社 | DAFGD11GW3 | アクリアマット24K | グラスウール断熱材（高性能品）GWHG24-34 | 0.034 | D3
旭ファイバーグラス株式会社 | DAFGD21GW3 | アクリアα20K | グラスウール断熱材（高性能品）GWHG20-34 | 0.034 | D3
旭ファイバーグラス株式会社 | DAFG044GB4 | (北海道向け)ニューブローエース18K | 天井断熱工事用吹込みグラスウール１８Ｋ | 0.052 | D4
旭ファイバーグラス株式会社 | DAFGE13GB4 | アクリアEブロー 10K | 吹込み用繊維質断熱材 天井用 | 0.052 | D4
旭化成建材株式会社 | DAKKN11PH1 | ネオマフォーム | フェノールフォーム断熱材１種２号CII | 0.02 | D1
旭化成建材株式会社 | DAKKN31PH1 | ネオマゼウス | フェノールフォーム断熱材１種２号EII | 0.018 | D1
旭有機材株式会社 | DAOCA43PS2 | ゼロフロンER-X | 吹付け硬質ウレタンフォームA種１H | 0.026 | D2
旭有機材株式会社 | DAOCA23PS3 | APS-NZ | 吹付け硬質ウレタンフォームA種１ | 0.034 | D3
旭有機材株式会社 | DAOCA33PS3 | ゼロフロンフィット | 吹付け硬質ウレタンフォームA種３ | 0.04 | D3
王子製袋株式会社 | DOJIA14CB3 | ダンパック | 天井断熱工事用吹込みセルローズファイバー２５Ｋ | 0.04 | D3
王子製袋株式会社 | DOJIA21CB3 | ダンパック | 吹付け用セルロースファイバー４０Ｋ | 0.04 | D3
王子製袋株式会社 | DOJIA31CB3 | ダンパック | 吹込み用セルロースファイバー５０Ｋ | 0.04 | D3
王子製袋株式会社 | DOJIA41CB3 | チャフパック | 吹付け用セルロースファイバー４５Ｋ | 0.04 | D3
音熱環境開発株式会社 | DONKD11RW3 | イージーラメラ ロックウール 80K | ロックウール断熱材（ボード） | 0.036 | D3
音熱環境開発株式会社 | DONKD21RW3 | イージーラメラ ロックウール 140K | ロックウール断熱材（ボード） | 0.036 | D3
株式会社FPコーポレーション | DS50011PU2 | ﾗｸﾃｨC | A種硬質ウレタンフォーム保温板２種２号 | 0.024 | D2
株式会社JSP | DJSPA61XP1 | ミラフォームラムダ | 押出法ポリスチレンフォーム断熱材 ３種ａＤ | 0.022 | D1
株式会社JSP | DJSPA31XP2 | ミラフォームMKS | 押出法ポリスチレンフォーム断熱材 ３種ｂＡ | 0.028 | D2
株式会社JSP | DJSPA41XP2 | ミラフォームM2RS | 押出法ポリスチレンフォーム断熱材 ３種ｂＡ | 0.028 | D2
株式会社JSP | DJSPA11XP3 | ミラフォームM1F | 押出法ポリスチレンフォーム断熱材 １種ｂＣ | 0.036 | D3
株式会社JSP | DJSPA21XP3 | ミラフォームM2F | 押出法ポリスチレンフォーム断熱材 ２種ｂＡ | 0.034 | D3
株式会社JSP | DJSPA51XP3 | ミラフォームMTS | 押出法ポリスチレンフォーム断熱材 １種ｂＣ | 0.036 | D3
株式会社LIXIL | DS82A33PU1 | ウレタン断熱パネル | 硬質ウレタンフォーム断熱材1種2号相当品 | 0.019 | D1
株式会社LIXIL | DS82015VP1 | ウォール インプラス | 真空断熱材 | 0.003 | D1
株式会社LIXIL | DS82025VP1 | フロア インプラス | 真空断熱材 | 0.003 | D1
株式会社OKUTA | D013C13CB3 | EMセルロースファイバー | 吹込み用セルロースファイバー５５Ｋ | 0.041 | D3
株式会社アイシネン アジア・パシフィック | DIAPA23PS3 | アイシネンLDフォーム | 吹付け硬質ウレタンフォームA種３ | 0.038 | D3
株式会社アップルゲートジャパン | DS12A13CB3 | アップルゲートセルロース断熱材 | 吹付け用セルロースファイバー４５Ｋ | 0.041 | D3
株式会社オーパス | DS83011CB3 | ファイバーエース | 吹込み用セルロースファイバー５５Ｋ | 0.04 | D3
株式会社オーパス | DS83021CB3 | ファイバーエース | 吹込み用セルロースファイバー２５Ｋ | 0.04 | D3
株式会社カネカ | DKNK011XP2 | カネライトフォームスーパーE-III | 押出法ポリスチレンフォーム断熱材３種 | 0.028 | D2
株式会社カネカ | DKNK041XP2 | カネライトオメガE-III | 押出法ポリスチレンフォーム断熱材３種 | 0.028 | D2
株式会社カネカ | DKNKA11XP2 | カネライトフォームスーパーEX | 押出法ポリスチレンフォーム断熱材３種ｂＣ | 0.024 | D2
株式会社カネカ | DKNKA71XP2 | カネライトフォームスーパーE-BK | 押出法ポリスチレンフォーム断熱材３種ｂＡ | 0.028 | D2
株式会社カネカ | DKNK021XP3 | カネライトフォームスーパーE-II | 押出法ポリスチレンフォーム断熱材２種 | 0.034 | D3
株式会社カネカ | DKNK051XP3 | カネライトオメガE-II | 押出法ポリスチレンフォーム断熱材２種 | 0.034 | D3
株式会社カネカ | DKNKA31XP3 | カネライトフォームスーパーE-I | 押出法ポリスチレンフォーム断熱材１種ｂＣ | 0.036 | D3
株式会社カネカ | DKNKA61XP3 | カネライトオメガE-I | 押出法ポリスチレンフォーム断熱材１種ｂＣ | 0.036 | D3
株式会社ジョイ・コス | DJOYJ13PU2 | ジョイ・コスパネル(炭化コルクタイプ) | A種硬質ウレタンフォーム保温板２種3号 | 0.025 | D2
株式会社ジョイ・コス | DJOYJ23PU2 | ジョイ・コスパネル(ベニヤタイプ) | A種硬質ウレタンフォーム保温板２種3号 | 0.025 | D2
株式会社デコス | DDCS011CB3 | デコスファイバー | 吹込み用セルロースファイバー２５Ｋ | 0.04 | D3
株式会社デコス | DDCS021CB3 | デコスファイバー | 吹込み用セルロースファイバー５５Ｋ | 0.04 | D3
株式会社マツナガ | DMAT011CB3 | MSグリーンファイバー | 吹込み用セルロースファイバー６０Ｋ | 0.04 | D3
株式会社ワンワールド | DOWTA11GW3 | 山びこHGS | グラスウール断熱材 通常品 24-38 | 0.038 | D3
株式会社ワンワールド | DOWTA21GW3 | テクノEセーブ H16K | グラスウール断熱材 高性能品 HG16-38 | 0.038 | D3
株式会社ワンワールド | DOWTA31GW3 | テクノEセーブ H24K | グラスウール断熱材 高性能品 HG24-36 | 0.036 | D3
株式会社ワンワールド | DOWTA41GW3 | テクノマックスJ | グラスウール断熱材 高性能品 HG16-38 | 0.038 | D3
株式会社ワンワールド | DOWTB11GW3 | グラスウール断熱材 NA | グラスウール断熱材 通常品 24-38 | 0.038 | D3
株式会社ワンワールド | DOWTB21GW3 | グラスウール断熱材 NB | グラスウール断熱材 通常品 32-36 | 0.036 | D3
株式会社ワンワールド | DOWTB31GW3 | グラスウール断熱材 NC | グラスウール断熱材 通常品 40-36 | 0.036 | D3
株式会社ワンワールド | DOWTB41GW3 | 高性能グラスウール断熱材 HA | グラスウール断熱材 高性能品 HG16-38 | 0.038 | D3
株式会社ワンワールド | DOWTB51GW3 | 高性能グラスウール断熱材 HB | グラスウール断熱材 高性能品 HG24-36 | 0.036 | D3
株式会社ワンワールド | DOWTB61GW3 | 高性能グラスウール断熱材 HC | グラスウール断熱材 高性能品 HG32-35 | 0.035 | D3
株式会社ワンワールド | DOWTB71GW3 | 高性能グラスウール断熱材 HD | グラスウール断熱材 高性能品 HG40-34 | 0.034 | D3
株式会社ワンワールド | DOWT014GB4 | テクノブロー | 天井断熱工事用吹込みグラスウール１８Ｋ | 0.052 | D4
株式会社沖縄敷物商会 | DT27011TM3 | スタイロ畳GIIIタイプ 25 | 建材畳III型５０mm厚２５ | 0.041 | D3
株式会社沖縄敷物商会 | DT27021TM3 | スタイロ畳GIIタイプ 25 | 建材畳II型５０mm厚２５ | 0.041 | D3
株式会社沖縄敷物商会 | DT27031TM3 | スタイロ畳GIIタイプ 30 | 建材畳II型５０mm厚３０ | 0.039 | D3
株式会社丸清 | DT18011TM3 | スタイロ畳 丸清 建材畳床-50 | 建材畳III型５０mm厚２５ | 0.041 | D3
株式会社丸清 | DT18021TM3 | スタイロ畳 丸清 建材畳床-55 | 建材畳III型５５mm厚３０ | 0.04 | D3
株式会社兼久 | DS86A73CB3 | コンファイブ | 吹込み用繊維質断熱材 | 0.037 | D3
株式会社酒井寅雄商店 | DT04011TM3 | スタイロ畳 酒井寅雄商店 建材畳床II型-50 | 建材畳II型５０mm厚３０ | 0.039 | D3
株式会社酒井寅雄商店 | DT04021TM3 | スタイロ畳 酒井寅雄商店 建材畳床II型-55 | 建材畳II型５５mm厚３５ | 0.038 | D3
株式会社酒井寅雄商店 | DT04031TM3 | スタイロ畳 酒井寅雄商店 建材畳床III型-50 | 建材畳III型５０mm厚２５ | 0.041 | D3
株式会社酒井寅雄商店 | DT04041TM3 | スタイロ畳 酒井寅雄商店 建材畳床III型-55 | 建材畳III型５５mm厚３０ | 0.04 | D3
株式会社大西コルク工業所 | DE50A11PE3 | オーボード 3号 | ビーズ法ポリスチレンフォーム断熱材 | 0.038 | D3
株式会社大西コルク工業所 | DE50A21PE3 | オーボード 4号 | ビーズ法ポリスチレンフォーム断熱材 | 0.041 | D3
株式会社日本アクア | DS20A13PS2 | アクアフォームNEO | 吹付け硬質ウレタンフォームA種１H | 0.026 | D2
株式会社日本アクア | DS20013PS3 | アクアフォーム-R | 吹付け硬質ウレタンフォームA種３ | 0.036 | D3
株式会社日本アクア | DS20A23PS3 | アクアAフォーム | 吹付け硬質ウレタンフォームA種１ | 0.034 | D3
株式会社日本アクア | DS20A33PS3 | アクアフォーム | 吹付け硬質ウレタンフォームA種３ | 0.04 | D3
株式会社浜中たたみ店 | DT19011TM3 | 和やか畳床 | 建材畳III型５０mm厚２５ | 0.041 | D3
株式会社富岡産業 | DT30T11TM3 | スタイロ畳 富岡産業 建材畳床III型-50 | 建材畳III型５０mm厚２５ | 0.041 | D3
株式会社富岡産業 | DT30T21TM3 | スタイロ畳 富岡産業 建材畳床III型-55 | 建材畳III型５５mm厚３０ | 0.04 | D3
岩倉化学工業株式会社 | DE01011EP3 | セルボード | A種ビーズ法ポリスチレンフォーム保温板特号 | 0.034 | D3
吉水商事株式会社 | DYOS011CB3 | ファイバーエース | 吹込み用セルロースファイバー２５Ｋ | 0.04 | D3
吉水商事株式会社 | DYOS021CB3 | ファイバーエース | 吹込み用セルロースファイバー５５Ｋ | 0.04 | D3
金山化成株式会社 | DE40011EP3 | SKフォーム トクゴウボード | A種ビーズ法ポリスチレンフォーム保温板特号 | 0.034 | D3
金山化成株式会社 | DE40012EP3 | SKフォーム N40 | A種ビーズ法ポリスチレンフォーム保温板４号 | 0.038 | D3
金山化成株式会社 | DE40021EP3 | SKフォーム 3ゴウボード | A種ビーズ法ポリスチレンフォーム保温板３号 | 0.04 | D3
金山化成株式会社 | DE40022EP3 | ドライビットボード | A種ビーズ法ポリスチレンフォーム保温板４号 | 0.04 | D3
金山化成株式会社 | DE40A11EP3 | SKF JIS9521 1ゴウ | ビーズ法ポリスチレンフォーム断熱材１号 | 0.034 | D3
金山化成株式会社 | DE40A21EP3 | SKF JIS9521 2ゴウ | ビーズ法ポリスチレンフォーム断熱材２号 | 0.036 | D3
金山化成株式会社 | DE40A31EP3 | SKF JIS9521 3ゴウ | ビーズ法ポリスチレンフォーム断熱材３号 | 0.038 | D3
金山化成株式会社 | DE40A41EP3 | SKF JIS9521 4ゴウ | ビーズ法ポリスチレンフォーム断熱材４号 | 0.041 | D3
金山化成株式会社 | DE40T12EP3 | ターマイトバリアフォーム | ビーズ法ポリスチレンフォーム保温材特号 | 0.034 | D3
三ツ星ベルト株式会社 | DMITH11PU2 | ネオハードフォーム25 | 硬質ウレタンフォーム断熱材PUF3.1D | 0.023 | D2
三ツ星ベルト株式会社 | DMITH21PU2 | ネオハードフォーム30 | 硬質ウレタンフォーム断熱材PUF3.1D | 0.023 | D2
三ツ星ベルト株式会社 | DMITH31PU2 | ネオハードフォーム35 | 硬質ウレタンフォーム断熱材PUF3.1D | 0.023 | D2
三ツ星ベルト株式会社 | DMITH41PU2 | ネオハードフォーム40 | 硬質ウレタンフォーム断熱材PUF3.1D | 0.023 | D2
三ツ星ベルト株式会社 | DMITH51PU2 | ネオハードフォーム50 | 硬質ウレタンフォーム断熱材PUF3.1D | 0.023 | D2
三井化学アグロ株式会社 | DMKAA13PS3 | ヒートマジックシステム (アクトコールSK-1736、コスモネートM-200) | 建築物断熱用吹付け硬質ウレタンフォームA種3 | 0.038 | D3
三昌フォームテック株式会社 | DE29012EP3 | YSKボード 1号 | ビーズ法ポリスチレンフォーム断熱材 1号 | 0.034 | D3
三昌フォームテック株式会社 | DE29022EP3 | YSKボード 2号 | ビーズ法ポリスチレンフォーム断熱材 2号 | 0.035 | D3
三昌フォームテック株式会社 | DE29032EP3 | YSKボード 3号 | ビーズ法ポリスチレンフォーム断熱材 3号 | 0.036 | D3
三昌フォームテック株式会社 | DE29042EP3 | YSKボード 4号 | ビーズ法ポリスチレンフォーム断熱材 4号 | 0.038 | D3
三昌フォームテック株式会社 | DE29A32EP3 | ネダフォーム | ビーズ法ポリスチレンフォーム断熱材 2号 | 0.036 | D3
松原産業株式会社 | DMBSP13EP3 | パイナルフォーム1号 | A種ビーズ法ポリスチレンフォーム保温板１号 | 0.034 | D3
松原産業株式会社 | DMBSP33EP3 | パイナルフォーム3号 | A種ビーズ法ポリスチレンフォーム保温板３号 | 0.036 | D3
松原産業株式会社 | DMBSP43EP3 | パイナルフォーム4号 | A種ビーズ法ポリスチレンフォーム保温板４号 | 0.039 | D3
積水ソフランウイズ株式会社 | DSLWA23PS2 | ソフラン-R LSP-BP3 | 建築物断熱用吹付け硬質ウレタンフォームA種1H | 0.026 | D2
積水ソフランウイズ株式会社 | DSLWA13PS3 | ソフラン-R ウイズフォーム | 吹付け硬質ウレタンフォームA種３ | 0.04 | D3
積水化学工業株式会社 | DSKK012PH1 | フェノバボードJ | A種フェノールフォーム保温板３種１号 | 0.019 | D1
積水化学工業株式会社 | DSKK022PH1 | フェノバボード | A種フェノールフォーム保温板１種２号 | 0.019 | D1
倉敷紡績株式会社 | DKRBA41PU1 | クランゼロボード | 硬質ウレタンフォーム断熱材２種２号D | 0.021 | D1
倉敷紡績株式会社 | DKRBA11PU2 | クランボードP | 硬質ウレタンフォーム断熱材２種２号A | 0.024 | D2
倉敷紡績株式会社 | DKRBA21PU2 | クランボードL | 硬質ウレタンフォーム断熱材２種２号A | 0.024 | D2
倉敷紡績株式会社 | DKRBA31PU2 | クランボードAP | 硬質ウレタンフォーム断熱材２種２号A | 0.024 | D2
倉敷紡績株式会社 | DKRBB23PS2 | エアクララ(HR340NSG-L-F) | 吹付け硬質ウレタンフォームＡ種１H | 0.026 | D2
倉敷紡績株式会社 | DKRB013PS3 | ｿﾌﾃｨｾﾙONE | 吹付け硬質ウレタンフォームA種３ | 0.04 | D3
田島ルーフィング株式会社 | DTAJA12PU2 | ギルフォーム25S | A種硬質ウレタンフォーム保温板２種１号 | 0.023 | D2
田島ルーフィング株式会社 | DTAJA22PU2 | ギルフォーム30S | A種硬質ウレタンフォーム保温板２種１号 | 0.023 | D2
田島ルーフィング株式会社 | DTAJA32PU2 | ギルフォーム35S | A種硬質ウレタンフォーム保温板２種１号 | 0.023 | D2
田島ルーフィング株式会社 | DTAJA42PU2 | ギルフォーム40S | A種硬質ウレタンフォーム保温板２種１号 | 0.023 | D2
田島ルーフィング株式会社 | DTAJA52PU2 | ギルフォーム50S | A種硬質ウレタンフォーム保温板２種１号 | 0.023 | D2
田島ルーフィング株式会社 | DTAJA62PU2 | ギルフォーム60S | A種硬質ウレタンフォーム保温板２種１号 | 0.023 | D2
田島ルーフィング株式会社 | DTAJB12PU2 | VTボード25 | A種硬質ウレタンフォーム保温板２種１号 | 0.023 | D2
田島ルーフィング株式会社 | DTAJB22PU2 | VTボード30 | A種硬質ウレタンフォーム保温板２種１号 | 0.023 | D2
田島ルーフィング株式会社 | DTAJB32PU2 | VTボード35 | A種硬質ウレタンフォーム保温板２種１号 | 0.023 | D2
田島ルーフィング株式会社 | DTAJB42PU2 | VTボード40 | A種硬質ウレタンフォーム保温板２種１号 | 0.023 | D2
田島ルーフィング株式会社 | DTAJB52PU2 | VTボード50 | A種硬質ウレタンフォーム保温板２種１号 | 0.023 | D2
田島ルーフィング株式会社 | DTAJC12PU2 | GIボードW25 | A種硬質ウレタンフォーム保温板２種１号 | 0.023 | D2
田島ルーフィング株式会社 | DTAJC22PU2 | GIボードW30 | A種硬質ウレタンフォーム保温板２種１号 | 0.023 | D2
田島ルーフィング株式会社 | DTAJC32PU2 | GIボードW35 | A種硬質ウレタンフォーム保温板２種１号 | 0.023 | D2
田島ルーフィング株式会社 | DTAJC42PU2 | GIボードW40 | A種硬質ウレタンフォーム保温板２種１号 | 0.023 | D2
田島ルーフィング株式会社 | DTAJC52PU2 | GIボードW50 | A種硬質ウレタンフォーム保温板２種１号 | 0.023 | D2
田島ルーフィング株式会社 | DTAJD12PU2 | ギルフォーム25W | A種硬質ウレタンフォーム保温板２種１号 | 0.023 | D2
田島ルーフィング株式会社 | DTAJD22PU2 | ギルフォーム30W | A種硬質ウレタンフォーム保温板２種１号 | 0.023 | D2
田島ルーフィング株式会社 | DTAJD32PU2 | ギルフォーム35W | A種硬質ウレタンフォーム保温板２種１号 | 0.023 | D2
田島ルーフィング株式会社 | DTAJD42PU2 | ギルフォーム40W | A種硬質ウレタンフォーム保温板２種１号 | 0.023 | D2
田島ルーフィング株式会社 | DTAJD52PU2 | ギルフォーム50W | A種硬質ウレタンフォーム保温板２種１号 | 0.023 | D2
田島ルーフィング株式会社 | DTAJD62PU2 | ギルフォーム60W | A種硬質ウレタンフォーム保温板２種１号 | 0.023 | D2
東北資材工業株式会社 | DE06A11PE3 | TSK16 | 発泡プラスチック断熱材 ビーズ法ポリスチレンフォーム断熱材 4号 | 0.041 | D3
東北資材工業株式会社 | DE06A21PE3 | TSK20 | 発泡プラスチック断熱材 ビーズ法ポリスチレンフォーム断熱材 3号 | 0.038 | D3
東北資材工業株式会社 | DE06A31PE3 | TSK30 | 発泡プラスチック断熱材 ビーズ法ポリスチレンフォーム断熱材 1号 | 0.034 | D3
東北資材工業株式会社 | DE06A41PE3 | NB18 | 発泡プラスチック断熱材 ビーズ法ポリスチレンフォーム断熱材 4号 | 0.041 | D3
日清紡ケミカル株式会社 | DNISC43PS2 | SG-900 | 吹付硬質ウレタンフォームA種1H | 0.026 | D2
日清紡ケミカル株式会社 | DNIS013PS3 | SF-100 | 吹付け硬質ウレタンフォームA種３ | 0.04 | D3
日清紡ケミカル株式会社 | DNIS023PS3 | SI-NFS | 吹付け硬質ウレタンフォームA種１ | 0.033 | D3
日清紡ケミカル株式会社 | DNISC33PS3 | SF-120 | 吹付硬質ウレタンフォームA種３ | 0.04 | D3
日本パフテム株式会社 | DNPCA13PS2 | パフピュアーエース | 吹付け硬質ウレタンフォームA種１H | 0.026 | D2
日本パフテム株式会社 | DNPC013PS3 | MOCOフォーム | 吹付け硬質ウレタンフォームA種３ | 0.04 | D3
日本ロックウール株式会社 | DNRWW21RB3 | ホームブローウール(屋根・床・壁用) | 吹込み用ロックウール６５Ｋ相当 | 0.038 | D3
日本ロックウール株式会社 | DNRWC24RB4 | ホームブローウール(天井用) | 天井断熱工事用吹込みロックウール２５Ｋ | 0.047 | D4
日本製紙木材株式会社 | DNPL011CB3 | スーパージェットファイバー | 吹込み用セルロースファイバー２５Ｋ | 0.04 | D3
日本製紙木材株式会社 | DNPL021CB3 | スーパージェットファイバー | 吹込み用セルロースファイバー５０Ｋ | 0.04 | D3
有限会社鍋屋商店 | DTA1N11TM3 | スタイロ畳 鍋屋商店 建材畳床II型-50 | 建材畳II型５０mm厚３０ | 0.039 | D3
有限会社鍋屋商店 | DTA1N21TM3 | スタイロ畳 鍋屋商店 建材畳床II型-55 | 建材畳II型５５mm厚３５ | 0.038 | D3
有限会社鍋屋商店 | DTA1N31TM3 | スタイロ畳 鍋屋商店 建材畳床III型-50 | 建材畳III型５０mm厚２５ | 0.041 | D3
有限会社鍋屋商店 | DTA1N41TM3 | スタイロ畳 鍋屋商店 建材畳床III型-55 | 建材畳II型５５mm厚３０ | 0.04 | D3
有限会社鍋屋商店 | DTA1N51TM3 | スタイロ畳 鍋屋商店 建材畳床N型-50 | 建材畳Ｎ型５０mm厚４５ | 0.034 | D3
有限会社鍋屋商店 | DTA1N61TM3 | スタイロ畳 鍋屋商店 建材畳床N型-55 | 建材畳Ｎ型５５mm厚５０ | 0.034 | D3
有限会社齋藤製畳 | DT07011TM3 | カネライト畳 | 建材畳II型５０mm厚３０ | 0.039 | D3
有限会社齋藤製畳 | DT07021TM3 | カネライト畳 | 建材畳II型５０mm厚２５ | 0.041 | D3
有限会社齋藤製畳 | DT07031TM3 | カネライト畳 | 建材畳II型５５mm厚３５ | 0.038 | D3
有限会社齋藤製畳 | DT07041TM3 | カネライト畳 | 建材畳II型５５mm厚３０ | 0.04 | D3
有限会社齋藤製畳 | DT07051TM3 | カネライト畳 | 建材畳III型５０mm厚２５ | 0.041 | D3
有限会社齋藤製畳 | DT07061TM3 | カネライト畳 | 建材畳III型５５mm厚３０ | 0.04 | D3
龍野コルク工業株式会社 | DTCKE43EP3 | e-Form SUPER E4 | Ａ種ビーズ法ポリスチレンフォーム保温材保温板 ４号 | 0.033 | D3